## Лист1
Код вида медицинского изделия по НКМИ | Раздел Реестра | Подраздел Реестра | Форма поставки материала | Вид материала (композиция) | Наименование материала, марка | Обработка материала | Cтрана производтсва | Производитель | Стандарт соответствия
260600 | I. Полимерные материалы | Добавки | Жидкость | Полидиметилсилоксан | Liveo 360 Medical Fluid 1000 cSt |  | США | DDP Specialty Electronic Materials | ГОСТ 13032-77
260600 | I. Полимерные материалы | Добавки | Жидкость | Полидиметилсилоксан | Liveo Q7-9180 Silicone Fluid 1 cSt |  | США | DDP Specialty Electronic Materials | ГОСТ 13032-77
264460 | I. Полимерные материалы | Термопласты | Гранулы | Полипропилен | Purell HP671T |  | США | Lyondellbasell | 10/2011/EC
264460 | I. Полимерные материалы | Термопласты | Гранулы | Полипропилен (сополимер) | Purell RP375R |  | США | Lyondellbasell | 10/2011/EC
293640 | I. Полимерные материалы | Добавки | Гель | Октадецил акрилат | Separator gel |  | Сингапур | SUZHOU JETCO STAR MACHINERY CO.,LTD | №CAS 25986-77-0 №CAS 7664-41-7
127500 | I. Полимерные материалы | Термопласты | Пруток круглый | Полиэфирэфиркетон | TЕCAPEEK natural |  | Германия | Ensinger GmbH | ISO13485
105070 | I. Полимерные материалы | Термопласты | Лист | Поливинилхлорид | РVС-САW (2000x1000x2 mm) |  | Германия | SIMONA | DIN 4102 В1
172280 | I. Полимерные материалы | Термопласты | Лист | Поливинилхлорид | РVС-САW (2000x1000x2 mm) |  | Германия | SIMONA | DIN 4102 В1
180770 | I. Полимерные материалы | Нетканые материалы | Полотно | Полипропилен | СпанБел IV (17 г/кв.м) |  | Беларусь | ОАО "СветлогорскХимволокно" | ТУ ВY 400031289.031-2011
180770 | I. Полимерные материалы | Нетканые материалы | Полотно | Полипропилен | СпанБел IV (80 г/кв.м) |  | Беларусь | ОАО "СветлогорскХимволокно" | ТУ ВY 400031289.031-2011
174030 | I. Полимерные материалы | Термопласты пленочные | Полотно | Полиэфир | ПОВМ-20, ПТ-2, 20х11 см |  | Беларусь | УП "Чарко" | ТУ 9444-001-01897446-99 (мед. изделие), ТУ РБ 02071665.007-98
223000 | I. Полимерные материалы | Термопласты пленочные | Полотно | Полиэфир | ПОВМ-20, ПТ-2, 20х11 см |  | Беларусь | УП "Чарко" | ТУ 9444-001-01897446-99 (мед. изделие), ТУ РБ 02071665.007-98
264720 | I. Полимерные материалы | Термопласты пленочные | Полотно | Полиэфир | ПОВМ-20, ПТ-2, 20х11 см |  | Беларусь | УП "Чарко" | ТУ 9444-001-01897446-99 (мед. изделие), ТУ РБ 02071665.007-98
320550 | V. Материалы биологического происхождения | Растительного происхождения | Вата | Целлюлоза | целлюлоза древесная сульфатная беленая из лиственных или хвойных пород |  | США | Suzano International Trade GMBH | ISO 9001-2016
180770 | I. Полимерные материалы | Нетканые материалы | Полотно | Полипропилен | Мелтосепт |  | Беларусь | ООО "Дивидан Плюс" | ТУ BY 791056184.002-2020
207990 | I. Полимерные материалы | Термопласты | Гранулы | Полиоксиметилен | KEPITAL POM 25-05 |  | Корея | Korea Engineering Plastics Co. Ltd | ISO 1043
207990 | I. Полимерные материалы | Термопласты | Гранулы | Полибутилентерефталат | POCAN B1505 |  | Германия | LANXESS Deutschland GmbH | ISO 20028-PBT
207990 | I. Полимерные материалы | Термопласты | Гранулы | Акрилонитрил-бутадиен-стирол | ABS TAITALACK 5000 В215 (1N401) черный |  |  | Taita Chemical Company Limited | ISO 1043
207990 | IV. Композитные материалы | Полиамиды | Гранулы | Полиамид + стеклянный наполнитель | Гроднамид ПА6-ЛТЧ-СВ30, черный |  | Беларусь | ОАО "Гродно Азот" | ТУ РБ 500048054.020-2001
207990 | I. Полимерные материалы | Термопласты | Гранулы | Полиоксиметилен | KEPITAL F30-03BBK, смеш., черн |  | Корея | Korea Engineering Plastics Co. Ltd | ISO 1043
207990 | II. Металлические материалы | Нержавеющая сталь | Пруток круглый | 1.4301 | EN 1.4301 | Холоднотянутый | Индия | Viraj Profiles Limited | DIN EN 102-3.1
207990 | II. Металлические материалы | Нержавеющая сталь | Лист | 304 | AISI 304 | Холоднокатанный | Китай | TISCO INDUSTRIAL CO., LTD | EN 1.4301
335070 | V. Материалы биологического происхождения | Растительного происхождения | Волокно | Хлопок | Comber noil |  | Узбекистан | INDORAMA INDUSTRY PTE LTD | ОСТ 17-88-86
358580 | V. Материалы биологического происхождения | Растительного происхождения | Волокно | Хлопок | Comber noil |  | Узбекистан | INDORAMA INDUSTRY PTE LTD | ОСТ 17-88-86
335070 | V. Материалы биологического происхождения | Растительного происхождения | Волокно | Вискоза | Viscose Staple Fiber, 1.5d 38mm |  | Индия | Birla Purocel | ТУ
335070 | V. Материалы биологического происхождения | Растительного происхождения | Волокно | Вискоза | Viscose Staple Fiber, 1.5d 38mm |  | Китай | Sateri | ТУ
358580 | V. Материалы биологического происхождения | Растительного происхождения | Волокно | Вискоза | Viscose Staple Fiber, 1.5d 38mm |  | Индия | Birla Purocel | ТУ
358580 | V. Материалы биологического происхождения | Растительного происхождения | Волокно | Вискоза | Viscose Staple Fiber, 1.5d 38mm |  | Китай | Sateri | ТУ
260600 | IV. Композитные материалы | Упаковочный материал | Полотно | Целлюлоза+ Карбонат кальция + полиэтилен / полипропилен | ГС-60 |  | Россия | АО "Троицкая бумажная фабрика" | ТУ ОП 5434-193-281022-2011
262650 | IV. Композитные материалы | Упаковочный материал | Полотно | Карбонат кальция + полиэтилен / полипропилен | ГС-60 |  | Россия | АО "Троицкая бумажная фабрика" | ТУ ОП 5434-193-281022-2011
150140 | I. Полимерные материалы | Термопласты пленочные | Полотно | Полиэтилентерефталат/полипропилен | комбинированный материал РЕТ/РР |  | Россия | ООО "Данафлекс-Нано" | ТУ 5453-008-61815213-2014
150140 | I. Полимерные материалы | Термопласты пленочные | Полотно | Полиэтилентерефталат/полипропилен | комбинированный материал РЕТ/РР |  | Россия | ООО "Данафлекс-Нано" | ТУ 5453-008-61815213-2014
210370 | I. Полимерные материалы | Термопласты | Гранулы | Полистирол | Полистирол 825 |  | Россия | ПАО "Сибур Холдинг" | ТУ 20.16.20-224-05766801-2020
269850 | I. Полимерные материалы | Термопласты | Гранулы | Полистирол | Полистирол 825 |  | Россия | ПАО "Сибур Холдинг" | ТУ 20.16.20-224-05766801-2020
274530 | I. Полимерные материалы | Термопласты | Гранулы | Полистирол | Полистирол 825 |  | Россия | ПАО "Сибур Холдинг" | ТУ 20.16.20-224-05766801-2020
293380 | I. Полимерные материалы | Термопласты | Гранулы | Полистирол | Полистирол 825 |  | Россия | ПАО "Сибур Холдинг" | ТУ 20.16.20-224-05766801-2020
266460 | II. Металлические материалы | Титан-алюминиевый сплав | Пруток круглый | ВТ6 | Пруток ВТ6 | Горячекатанный, механически обработанный | Россия | ПАО "Корпорация ВСМПО-АВИСМА" | ОСТ 1 90173-75, ОСТ 1-90266-86, ГОСТ 26492-85
266460 | II. Металлические материалы | Титан-алюминиевый сплав | Плита | ВТ6 | Плита ВТ6 | Отожженный, травленный | Россия | ПАО "Корпорация ВСМПО-АВИСМА" | ASTM F 67, ISO 5832-2
131980 | IV. Композитные материалы | Полиамиды | Гранулы | Полиамид + стеклянный наполнитель | Армамид ПА СВ-30-1Э-831 |  | Россия | ООО "НПП "ПОЛИПЛАСТИК" | ТУ 2243-015-11378612-97
131980 | II. Металлические материалы | Конструкционные стали | Лист | К270В | Сталь БТ-ПН-О ГОСТ 19904-90 К270 В4-II-Н | Холоднокатаный | Россия | ПАО "Новолипецкий металлургический комбинат" | ГОСТ 16523-97
131980 | II. Металлические материалы | Конструкционные стали | Лист | К270В | Лист БТ-БШ-БД-ПН-О К270 В4-III-Н | Холоднокатаный | Россия | ПАО "Новолипецкий металлургический комбинат" | ГОСТ 16523-97
221150 | I. Полимерные материалы | Термопласты | Гранулы | Полипропилен | Бален 01130 |  | Россия | ПАО "Уфаоргсинтез" | ТУ 2211-074-05766563-2015
259780 | I. Полимерные материалы | Термопласты | Гранулы | Полипропилен | Бален 01130 |  | Россия | ПАО "Уфаоргсинтез" | ТУ 2211-074-05766563-2015
259720 | I. Полимерные материалы | Термопласты | Гранулы | Полипропилен | Бален 01130 |  | Россия | ПАО "Уфаоргсинтез" | ТУ 2211-074-05766563-2015
260470 | I. Полимерные материалы | Термопласты | Гранулы | Акрилонитрил-бутадиен-стирол | АБС-1030-31-001б, белый, сорт высший |  | Россия | ОАО "Пластик" | ТУ 2214-011-05762341-97
259490 | I. Полимерные материалы | Термопласты | Гранулы | Акрилонитрил-бутадиен-стирол | АБС-1030-31-001б, белый, сорт высший |  | Россия | ОАО "Пластик" | ТУ 2214-011-05762341-97
285040 | I. Полимерные материалы | Термопласты | Гранулы | Поливинилхлорид | ЭЛИГРАН 0-40-БС |  | Россия | ПАО "Владимирский химический завод" | ТУ 2246-485-05761784-2006
185890 | IV. Композитные материалы | Полипропилены | Гранулы | Полипропилен + стеклянный наполнитель | Армлен ПП ТМ 40-1М-504 |  | Россия | ООО "НПП "ПОЛИПЛАСТИК" | ТУ 2243-013-11378612
269850 | IV. Композитные материалы | Полипропилены | Гранулы | Полипропилен + стеклянный наполнитель | Армлен ПП ТМ 40-1М-504 |  | Россия | ООО "НПП "ПОЛИПЛАСТИК" | ТУ 2243-013-11378612
185890 | IV. Композитные материалы | Полипропилены | Гранулы | Полипропилен + наполнитель | Комполен ПП-ТН-40 бел |  | Россия | ООО "РосАвтоПласт" | ТУ 2211-038-26941562
285020 | IV. Композитные материалы | Стиролы | Гранулы | Стирол-этилен-бутилен-стирол + карбонат кальция | TREcom 711.001А70Р |  | Россия | ООО "Полигон Пласт" | ТУ 2291-006-66163347-2016
108170 | IV. Композитные материалы | Стиролы | Гранулы | Стирол-этилен-бутилен-стирол + карбонат кальция | TREcom 711.001А70Р |  | Россия | ООО "Полигон Пласт" | ТУ 2291-006-66163347-2016
326010 | IV. Композитные материалы | Стиролы | Гранулы | Стирол-этилен-бутилен-стирол + карбонат кальция | TREcom 711.001А70Р |  | Россия | ООО "Полигон Пласт" | ТУ 2291-006-66163347-2016
185890 | IV. Композитные материалы | Полипропилены | Гранулы | Полипропилен + наполнитель | Комполен ПП-ТН-40 син |  | Россия | ООО "РосАвтоПласт" | ТУ 2211-038-26941562
260290 | IV. Композитные материалы | Полипропилены | Гранулы | Полипропилен + наполнитель | Комполен ПП-ТН-40 син |  | Россия | ООО "РосАвтоПласт" | ТУ 2211-038-26941562
269920 | IV. Композитные материалы | Полипропилены | Гранулы | Полипропилен + наполнитель | Комполен ПП-ТН-40 син |  | Россия | ООО "РосАвтоПласт" | ТУ 2211-038-26941562
173070 | II. Металлические материалы | Латунь | Пруток круглый | ЛС59-1 | Пруток ДКРНП 16 ЛС59-1 ГОСТ 2060-2006 | Холоднотянутый | Россия | ООО "Уральская горно-металлургическая компания" | ГОСТ 15527-2004
173070 | II. Металлические материалы | Дюралюмин | Пруток круглый | Д16 | Пруток Д16Т КР 26 ГОСТ 21488-97-97 | Закаленный и естественно состаренный | Россия | ООО "Красноярский металлургический завод" | ГОСТ 4784-97
156900 | II. Металлические материалы | Конструкционные стали | Труба | 6сп | Труба 25х25х1,5х6,0 |  | Россия | ООО "ПО "Нижне-Волжский трубный завод" | Сертификат качества № 1 214 от 24.01.2022 г
270000 | II. Металлические материалы | Конструкционные стали | Лист | 08пс | Ст08пс | Холоднокатаный | Россия | ПАО "Новолипецкий металлургический комбинат" | ГОСТ 16523-97; Сертификат № 7203 от 25.01.2022
275730 | II. Металлические материалы | Конструкционные стали | Лист | 08пс | Ст08пс | Холоднокатаный | Россия | ПАО "Новолипецкий металлургический комбинат" | ГОСТ 16523-97; Сертификат № 7203 от 25.01.2022
232140 | II. Металлические материалы | Конструкционные стали | Лист | 08пс | Ст08пс | Холоднокатаный | Россия | ООО "ПО "Нижне-Волжский трубный завод" | Сертификат качества № 5980 от 26.03.2022 г
270010 | II. Металлические материалы | Конструкционные стали | Лист | 08пс | Ст08пс | Холоднокатаный | Россия | ПАО "Магнитогорский металлургический комбинат" | Сертификат качества № 114-119527
270000 | II. Металлические материалы | Конструкционные стали | Лист | 08пс | Ст08пс | Холоднокатаный | Россия | ПАО "Новолипецкий металлургический комбинат" | Сертификат № 7203 от 25.01.2022
129690 | II. Металлические материалы | Конструкционные стали | Труба | 6сп | ВГП 20х2,8 |  | Россия | ООО "ПО "Нижне-Волжский трубный завод" | Не подлежит сертификации, согласно письма № б/н от 02.05.2012 г
292810 | I. Полимерные материалы | Термопласты | Гранулы | Полипропилен | PP H451 IM/1 |  | Россия | ПАО "Сибур Холдинг" | ТУ 20.16.51-001-76332549-2016
352690 | I. Полимерные материалы | Термопласты | Гранулы | Полипропилен | PP H451 IM/1 |  | Россия | ПАО "Сибур Холдинг" | ТУ 20.16.51-001-76332549-2016
292810 | I. Полимерные материалы | Термопласты | Гранулы | Сверхвысокомолекулярный полиэтилен высокой плотности | "ЭКОПЛЕН -РЕ", ПФ-401 |  | Россия | ООО "НПП Эко-Фильтр" | ТУ 9452-004-10835289-2011
352690 | I. Полимерные материалы | Термопласты | Гранулы | Сверхвысокомолекулярный полиэтилен высокой плотности | "ЭКОПЛЕН -РЕ", ПФ-401 |  | Россия | ООО "НПП Эко-Фильтр" | ТУ 9452-004-10835289-2011
132070 | I. Полимерные материалы | Термопласты | Гранулы | Полипропилен | Гомополимер пропилена РР Н030 GP |  | Россия | ПАО "Сибур Холдинг" | ТУ 2211-103-70353562-2010
132070 | II. Металлические материалы | Конструкционные стали | Лист | 08пс | Ст08пс | Холоднокатаный | Россия | ПАО "Магнитогорский металлургический комбинат" | ГОСТ 19904-90 / ГОСТ 16527-97
285020 | I. Полимерные материалы | Термопласты | Гранулы | Поливинилхлорид | ИО45-12 |  | Россия | ООО "Роспласт" | ГОСТ 5960-72
285020 | II. Металлические материалы | Алюминий-марганцевые сплавы | Лист | АМц | АМЦМ | Отожженный | Россия | ОАО "Каменск-Уральский металлургический завод" | ГОСТ 21631-76
285020 | I. Полимерные материалы | Термопласты | Гранулы | Полиэтилен высокого давления | ПВД 15803-020 |  | Россия | ПАО "Сибур Холдинг" | ГОСТ 16337-77
127540 | I. Полимерные материалы | Добавки | Жидкость | Алифатический полиамин | ЭД-20 |  | Россия | ООО "Химпродукт" | ГОСТ 10587-84
285020 | I. Полимерные материалы | Термопласты | Гранулы | Полипропилен | РР Н030 GP |  | Россия | ПАО "Сибур Холдинг" | ТУ 2211-103-70353562-2010
285020 | IX. Реактивы | Пропиточный компаунд | Гель | Эпоксидная смола + олигоэфиракрилат | КП-103 |  | Россия | ООО "Дельтапласт" | ТУ 16-504.011-76
285020 | II. Металлические материалы | Латунь | Пруток круглый | ЛС59-1 | ДКРНТ ЛС59-1 Ф5хНД | Холоднотянутый | Россия | Поставщик: ООО ТД "Алтмет" | ГОСТ 2060-73 / ГОСТ 15527-70
285020 | I. Полимерные материалы | Термопласты пленочные | Полотно | Полиэтилентерефталат | ПЭТ-Э |  | Россия | ООО "КСК-групп" | ГОСТ 24234-82
132070 | I. Полимерные материалы | Добавки | Гранулы | Суперконцентрат | TC F022.26/01 |  | Россия | ООО "ТУКАН КОЛОРС" | ТУ 2243-001-23124265-2000
285020 | I. Полимерные материалы | Термопласты | Гранулы | Поливинилхлорид | ИО45-12 |  | Россия | ООО "Роспласт" | ГОСТ 5960-72
285020 | IV. Композитные материалы | Полиамиды | Гранулы | Полиамид + стеклянный наполнитель | ПА6-ЛТ-СВУ-4 |  | Россия | ООО "Альянс-Композит" | ТУ 6-06-132-90
285020 | IV. Композитные материалы | Стекловолокно | Лист | Стеклотекстолит | СТЭФ-1 1С |  | Россия | АО "Электроизолит" | ГОСТ 12652-74
285020 | IV. Композитные материалы | Полиамиды | Гранулы | Полиамид + стеклянный наполнитель | ПА6-ЛТ-СВУ-4 |  | Россия | ООО "Альянс-Композит" | ТУ 6-06-132-90
132070 | I. Полимерные материалы | Термопласты | Гранулы | Поливинилхлорид | ИО45-12 |  | Россия | ООО "Роспласт" | ГОСТ 5960-72
285020 | II. Металлические материалы | Латунь | Лента | ЛС59-1 | ДПРНМ Л63 ШТ | Холоднокатаный | Россия | Поставщик: ООО ТД "Алтмет" | ГОСТ 2208-2007
285020 | II. Металлические материалы | Латунь | Лента | ЛС59-1 | ДПРНМ Л63 | Холоднокатаный | Россия | Поставщик: ООО ТД "Алтмет" | ГОСТ 2208-2007
213220 | II. Металлические материалы | Конструкционные стали | Проволока | Б | Б-2-0.5 | Холоднотянутый | Россия | АО "Белорецкий металлургический комбинат" | ГОСТ 9389-75
285020 | II. Металлические материалы | Бериллиевая бронза | Лента | БрБ2 | БрБ2 М | Холоднокатаный, мягкий | Россия | Поставщик: ООО ТД "Алтмет" | ГОСТ 1789-70 / ГОСТ 18175-78
285020 | II. Металлические материалы | Бериллиевая бронза | Лента | БрБ2 | ДПРИМ БРБ2 | Холоднокатаный, мягкий | Россия | Поставщик ООО "ПРОМЭКО", РФ | ГОСТ 1789-70 / ГОСТ 18175-78
285020 | I. Полимерные материалы | Добавки | Гранулы | Суперконцентрат | Баско, ПФ1001/05-ПЭ П12096-09 |  | Россия | ООО НПФ "Барс-2" | ТУ 2243-001-23124265-2000
285020 | I. Полимерные материалы | Термопласты пленочные | Полотно | Полиэтилентерефталат | ПЭТ-Э |  | Россия | ООО "КСК-групп" | ГОСТ 24234-83
127540 | IV. Композитные материалы | Полиамиды | Гранулы | Полиамид + стеклянный наполнитель | ПА6-ЛТ-СВУ-4 |  | Россия | ООО "Альянс-Композит" | ТУ 2224-001-17790041-2000
127540 | I. Полимерные материалы | Добавки | Жидкость | Алифатический полиамин | ПО-300 |  | Россия | ООО "Химпродукт" | ТУ 6-10-1108-86
127540 | I. Полимерные материалы | Термопласты | Гранулы | Поливинилхлорид | ИО45-12 |  | Россия | ООО "Роспласт" | ГОСТ 5960-72
127540 | I. Полимерные материалы | Термопласты | Гранулы | Поливинилхлорид | И40-13 рецепт 203/1 |  | Россия | Поставщик: ООО "Россполимер" | ГОСТ 5960-72
127540 | I. Полимерные материалы | Термопласты | Гранулы | Полипропилен | Гомополимер пропилена PP H270 FF |  | Россия | ПАО "Сибур Холдинг" | ТУ 2211-001-93911504-2012
127540 | IV. Композитные материалы | Полиамиды | Гранулы | Полиамид + стеклянный наполнитель | ПА6-ЛТ-СВУ-4 |  | Россия | ООО "Альянс-Композит" | ТУ 6-06-132-90
127540 | I. Полимерные материалы | Термопласты | Гранулы | Полипропилен | "Баско" П0023/01-ПП |  | Россия | ООО НПФ "Барс-2" | ТУ 2243-001-23124265-2000
127540 | II. Металлические материалы | Нержавеющая сталь | Лист | 12Х18Н10Т | Ст12Х18Н10Т ГР4В ГК ТО нтр | Горячекатаный | Россия | Поставщик: ООО "Промсталь" | ГОСТ 5582-610
127540 | II. Металлические материалы | Алюминий | Лист | АД1 | АД1М | Отожженный | Россия | Поставщик: ООО ТД "Алтмет" | ГОСТ 21631-76
127540 | II. Металлические материалы | Дюралюмин | Труба | Д16 | Д16Т | Закаленный и естественно состаренный | Россия | Поставщик ООО "ПРОМЭКО", РФ | ГОСТ 18482-79
127540 | II. Металлические материалы | Латунь | Лист | ЛС59-1 | ЛС59-1 ХК Т | Холоднокатаный | Россия | Поставщик ООО "ПРОМЭКО", РФ | ГОСТ 931-78
127540 | II. Металлические материалы | Латунь | Проволока | ЛС59-1 | ДКРНТ ЛС59-1 | Холоднотянутый | Россия | Поставщик: ООО ТД "Алтмет" | ГОСТ 1066-80
127540 | II. Металлические материалы | Латунь | Проволока | Л63 | ДКРНТ Л63 | Холоднотянутый | Россия | Поставщик ООО "ПРОМЭКО", РФ | ГОСТ 1066-80
127540 | II. Металлические материалы | Латунь | Пруток круглый | ЛС59-1 | ДКРНП ЛС59-1 | Холоднотянутый | Россия | ООО "Мценский завод по обрабе цветных металлов" | ГОСТ 2060-73
127540 | II. Металлические материалы | Кремнисто-марганцевая бронза | Лента | БрКМц3-1 | БрКМЦ 3-1 ДПРНТ | Холоднокатаный | Россия | Поставщик ООО "ПРОМЭКО", РФ | ГОСТ 4748-70 ГОСТ 18175-78
127540 | I. Полимерные материалы | Термопласты | Гранулы | Полистирол | УПС-825ЕВ |  | Россия | ПАО "Сибур Холдинг" | ТУ 2214-003.49510617-2002
127540 | I. Полимерные материалы | Термопласты | Гранулы | Полиэтилен высокого давления | ПВД 15803-020 |  | Россия | ПАО "Сибур Холдинг" | ГОСТ 16337-77
173070 | I. Полимерные материалы | Эластомеры | Полотно | Резина | 52-336/4Д |  | Россия | ООО "Торговый дом РТИ" | ТУ 38 103212-76
187230 | I. Полимерные материалы | Нетканые материалы | Полотно | Полипропилен | Полиспан Меди СМС |  | Россия | АО "ПОЛИМАТИЗ" | ГОСТ 19433
259500 | I. Полимерные материалы | Нетканые материалы | Полотно | Полипропилен | Полиспан Меди СМС |  | Россия | АО "ПОЛИМАТИЗ" | ГОСТ 19433
260320 | I. Полимерные материалы | Нетканые материалы | Полотно | Полипропилен | Полиспан Меди СМС |  | Россия | АО "ПОЛИМАТИЗ" | ГОСТ 19433
269210 | I. Полимерные материалы | Нетканые материалы | Полотно | Полипропилен | Полиспан Меди СМС |  | Россия | АО "ПОЛИМАТИЗ" | ГОСТ 19433
280180 | I. Полимерные материалы | Нетканые материалы | Полотно | Полипропилен | Полиспан Меди СМС |  | Россия | АО "ПОЛИМАТИЗ" | ГОСТ 19433
321950 | I. Полимерные материалы | Нетканые материалы | Полотно | Полипропилен | Полиспан Меди СМС |  | Россия | АО "ПОЛИМАТИЗ" | ГОСТ 19433
187230 | I. Полимерные материалы | Термопласты пленочные | Полотно | Полиэтилен + полипропилен | ЛСБ (ламинированный спандбонд) |  | Россия | ООО "Котовский завод нетканых материалов" | ТУ 8390-002-87173686-2010
259500 | I. Полимерные материалы | Термопласты пленочные | Полотно | Полиэтилен + полипропилен | ЛСБ (ламинированный спандбонд) |  | Россия | ООО "Котовский завод нетканых материалов" | ТУ 8390-002-87173686-2010
260320 | I. Полимерные материалы | Термопласты пленочные | Полотно | Полиэтилен + полипропилен | ЛСБ (ламинированный спандбонд) |  | Россия | ООО "Котовский завод нетканых материалов" | ТУ 8390-002-87173686-2010
259500 | IV. Композитные материалы | Вискоза | Полотно | Вискоза+полиэтилен+полиэфир | ЛСЛ |  | Россия | ООО "Котовский завод нетканых материалов" | ТУ 8390-002-87173686-2010
260320 | IV. Композитные материалы | Вискоза | Полотно | Вискоза+полиэтилен+полиэфир | ЛСЛ |  | Россия | ООО "Котовский завод нетканых материалов" | ТУ 8390-002-87173686-2010
325210 | IV. Композитные материалы | Вискоза | Полотно | Вискоза+полиэтилен+полиэфир | ЛСЛ |  | Россия | ООО "Котовский завод нетканых материалов" | ТУ 8390-002-87173686-2010
187230 | IV. Композитные материалы | Вискоза | Полотно | Вискоза+полиэфир | Спанлейс |  | Россия | ООО "Авангард" | ТУ 8390-003-56176857-2007
259500 | IV. Композитные материалы | Вискоза | Полотно | Вискоза+полиэфир | Спанлейс |  | Россия | ООО "Авангард" | ТУ 8390-003-56176857-2007
260320 | IV. Композитные материалы | Вискоза | Полотно | Вискоза+полиэфир | Спанлейс |  | Россия | ООО "Авангард" | ТУ 8390-003-56176857-2007
269210 | IV. Композитные материалы | Вискоза | Полотно | Вискоза+полиэфир | Спанлейс |  | Россия | ООО "Авангард" | ТУ 8390-003-56176857-2007
187230 | I. Полимерные материалы | Нетканые материалы | Полотно | Полиэфир | Синтепон |  | Россия | ООО "Котовский завод нетканых материалов" | ТУ BY191469043.002-2021
259500 | I. Полимерные материалы | Нетканые материалы | Полотно | Полиэфир | Синтепон |  | Россия | ООО "Котовский завод нетканых материалов" | ТУ BY191469043.002-2021
260320 | I. Полимерные материалы | Нетканые материалы | Полотно | Полиэфир | Синтепон |  | Россия | ООО "Котовский завод нетканых материалов" | ТУ BY191469043.002-2021
325210 | I. Полимерные материалы | Нетканые материалы | Полотно | Полиэфир | Синтепон |  | Россия | ООО "Котовский завод нетканых материалов" | ТУ BY191469043.002-2021
269380 | V. Материалы биологического происхождения | Животного происхождения | Жидкость | Эритроциты | Эритроконсервант |  | Россия | ООО "Медиклон" | ГОСТ Р 51088 ГОСТ Р ИСО 23640-2015 МУ-287-113
269380 | V. Материалы биологического происхождения | Животного происхождения | Жидкость | Эритроциты | Эртитроцитная масса |  | Россия | ГБУЗ АО "Областной центр крови" | ГОСТ Р 51088 ГОСТ Р ИСО 23640-2015 МУ-287-113
269380 | V. Материалы биологического происхождения | Животного происхождения | Замороженная жидкость | Плазма | Свежезамороженная плазма |  | Россия | ГБУЗ АО "Областной центр крови" | ГОСТ Р 51088 ГОСТ Р ИСО 23640-2015 МУ-287-113
336200 | I. Полимерные материалы | Термопласты | Гранулы | Полиэтилен низкого давления | 293-285Д |  | Россия | ПАО "Сибур Холдинг" | ТУ 2243-127-00203335-2000
150130 | V. Материалы биологического происхождения | Растительного происхождения | Полотно | Хлопок | Марля медицинская хлопчатобумажная отбеленная |  | Россия | ООО "ХБК "Навтекс" | ГОСТ 9412, ТУ 9393-001-10715071-2014
150130 | V. Материалы биологического происхождения | Растительного происхождения | Полотно | Хлопок | Марля медицинская хлопчатобумажная отбеленная |  | Россия | ООО "ХБК "Навтекс" | ГОСТ 9412, ТУ 9393-001-10715071-2014
325210 | IV. Композитные материалы | Вискоза | Полотно | Вискоза+полиэфир | Спанлейс |  | Россия | ООО "Авангард" | ТУ 8390-003-56176857-2007
257280 | I. Полимерные материалы | Термопласты | Гранулы | Cополимер пропилена и этилена | PP 7540U |  | Россия | ПАО "Сибур Холдинг" | ТУ 20.16.51-136-05766801-2015 изм 1-4, ПИ 1,2,3
336200 | I. Полимерные материалы | Термопласты | Гранулы | Полиэтилен низкого давления | 293-285Д |  | Россия | ПАО "Сибур Холдинг" | ТУ 2243-127-00203335-2000
144160 | I. Полимерные материалы | Термопласты | Гранулы | Полипропилен | PP H270 FF/3 |  | Россия | ПАО "Сибур Холдинг" | ТУ 2211-006-93911504-2015
210370 | I. Полимерные материалы | Термопласты | Гранулы | Полипропилен | PP H270 FF/4 |  | Россия | ПАО "Сибур Холдинг" | ТУ 2211-006-93911504-2015
259720 | I. Полимерные материалы | Термопласты | Гранулы | Полипропилен | PP H270 FF/5 |  | Россия | ПАО "Сибур Холдинг" | ТУ 2211-006-93911504-2015
259780 | I. Полимерные материалы | Термопласты | Гранулы | Полипропилен | PP H270 FF/6 |  | Россия | ПАО "Сибур Холдинг" | ТУ 2211-006-93911504-2015
367580 | I. Полимерные материалы | Нетканые материалы | Полотно | Полипропилен | Спанбонд |  | Россия | ООО "Завод Эластик" | ТУ 13.92.29-001-0138448965-2020
259780 | I. Полимерные материалы | Термопласты | Гранулы | Полипропилен | PPG 1350-21 |  | Россия | ООО "Ставролен" | ТУ 2211-008-50236110-2006
108110 | V. Материалы биологического происхождения | Растительного происхождения | Полотно | Хлопок | байка суровая начесанная (хб) |  | Россия | ООО "Медтекс" | ГОСТ 29298
260600 | I. Полимерные материалы | Термопласты | Гранулы | Полипропилен | Бален 01270 |  | Россия | ПАО "Уфаоргсинтез" | ГОСТ/ТУ: 2211-074-05766563-2015
260600 | I. Полимерные материалы | Термопласты | Гранулы | Полиэтилен низкого давления | ПЭ2НТ 22-12 |  | Россия | ПАО "Сибур Холдинг" | ТУ 2243-176-00203335-2007
262650 | I. Полимерные материалы | Термопласты | Гранулы | Полиэтилен низкого давления | ПЭ2НТ 22-12 |  | Россия | ПАО "Сибур Холдинг" | ТУ 2243-176-00203335-2007
260600 | I. Полимерные материалы | Термопласты | Гранулы | Сополимер пропилена и этилена | PP 4445S |  | Россия | ПАО "Сибур Холдинг" | ТУ 20.16.51-136-05766801-2015
262650 | I. Полимерные материалы | Термопласты | Гранулы | Сополимер пропилена и этилена | PP 4445S |  | Россия | ПАО "Сибур Холдинг" | ТУ 20.16.51-136-05766801-2015
172420 | II. Металлические материалы | Нержавеющая сталь | Лист | 12Х18Н10Т | 12Х18Н10Т | Горячекатаный | Россия | ООО "Златоустовский металлургический завод" | ГОСТ 5949-2018
191880 | II. Металлические материалы | Нержавеющая сталь | Лист | 12Х18Н10Т | 12Х18Н10Т | Горячекатаный | Россия | ООО "Златоустовский металлургический завод" | ГОСТ 5949-2018
354930 | II. Металлические материалы | Нержавеющая сталь | Лист | 12Х18Н10Т | 12Х18Н10Т | Горячекатаный | Россия | ООО "Златоустовский металлургический завод" | ГОСТ 5949-2018
340720 | II. Металлические материалы | Нержавеющая сталь | Лист | 12Х18Н10Т | 12Х18Н10Т | Горячекатаный | Россия | ООО "Златоустовский металлургический завод" | ГОСТ 5949-2018
260600 | I. Полимерные материалы | Термопласты | Гранулы | Полипропилен | PP H120 GP |  | Россия | ПАО "Сибур Холдинг" | ТУ 2211-006-93911504
136450 | I. Полимерные материалы | Термопласты | Гранулы | Полипропилен | PP H120 GP |  | Россия | ПАО "Сибур Холдинг" | ТУ 2211-006-93911504
131800 | I. Полимерные материалы | Термопласты | Гранулы | Поливинилхлорид | ПМ1/42М |  | Россия | ЗАО "Биохимпласт" | ТУ 2243-012-10641390
227960 | I. Полимерные материалы | Термопласты | Гранулы | Полистирол | 525М |  | Россия | ПАО "Сибур Холдинг" | ТУ 20.16.20-224-05766801
131800 | I. Полимерные материалы | Термопласты | Гранулы | Поливинилхлорид | ПМ-1/2 |  | Россия | ООО ПКФ "Полипласт" | ТУ 2243-005-97968441-2013
260600 | I. Полимерные материалы | Термоэластопласты | Гранулы | Термопластичный эластомер | FE-E-55009NSP |  | Россия | ООО "Эластоком" | ТУ 20.59.59-001-52142175
152630 | I. Полимерные материалы | Термопласты | Гранулы | Полиэтилен высокого давления | 15803-020 |  | Россия | ПАО "Сибур Холдинг" | ГОСТ 16337-77
131800 | I. Полимерные материалы | Термопласты | Гранулы | Поликарбонат | Carbomix-20UV |  | Россия | ООО "Гамма-Пласт" | ТУ 2226-*002-13619882
227950 | I. Полимерные материалы | Термопласты | Гранулы | Полистирол | 825 |  | Россия | ПАО "Сибур Холдинг" | ТУ 20.16.20-224-05766801
260600 | I. Полимерные материалы | Термоэластопласты | Скотч | Термопластичный эластомер | FE-E-70009NSP |  | Россия | ООО "Эластоком" | ТУ 20.59.59-001-52142175
227960 | I. Полимерные материалы | Термопласты | Гранулы | Полипропилен | PP H120 GP |  | Россия | ПАО "Сибур Холдинг" | ТУ 2211-006-93911504
131800 | I. Полимерные материалы | Термопласты | Гранулы | Полиэтилен низкого давления | ПЭ2НТ 22-12 |  | Россия | ПАО "Сибур Холдинг" | ТУ 2243-176-00203335
131800 | I. Полимерные материалы | Термопласты | Гранулы | Полиэтилен высокого давления | ПВД 15803-020 |  | Россия | ПАО "Сибур Холдинг" | ГОСТ 16337-77
152630 | I. Полимерные материалы | Термопласты | Гранулы | Полиэтилен низкого давления | ПЭ2НТ 22-12 |  | Россия | ПАО "Сибур Холдинг" | ТУ 2243-176-00203335
152630 | I. Полимерные материалы | Термопласты | Гранулы | Сополимер этилена и винилацетата | Сэвилен 12306-020 |  | Россия | ПАО "Сибур Холдинг" | ТУ 20.16.10-211-00203335
136450 | I. Полимерные материалы | Термопласты | Гранулы | Поливинилхлорид | ПМЭ-33 |  | Россия | ЗАО "Биохимпласт" | ТУ 2243-012-10641390
136450 | I. Полимерные материалы | Термопласты | Гранулы | Поливинилхлорид | ПМ1/42М |  | Россия | ЗАО "Биохимпласт" | ТУ 2243-012-10641390
145250 | II. Металлические материалы | Нержавеющая сталь | Лист | 12Х18Н10Т | 12Х18Н10Т |  | Россия | ПАО "Челябинский металлургический комбинат" | ГОСТ 7350-77
110380 | II. Металлические материалы | Нержавеющая сталь | Пруток круглый | 12Х18Н10Т | 12Х18Н10Т |  | Россия | ПАО "Челябинский металлургический комбинат" | ГОСТ 7350-77
253770 | II. Металлические материалы | Нержавеющая сталь | Лист | 12Х18Н10Т | 12Х18Н10Т |  | Россия | ПАО "Челябинский металлургический комбинат" | ГОСТ 7350-77
266790 | II. Металлические материалы | Нержавеющая сталь | Лист | 12Х18Н10Т | 12Х18Н10Т |  | Россия | ПАО "Челябинский металлургический комбинат" | ГОСТ 7350-77
107040 | II. Металлические материалы | Нержавеющая сталь | Пруток круглый | 12Х18Н10Т | 12Х18Н10Т |  | Россия | ПАО "Челябинский металлургический комбинат" | ГОСТ 7350-77
188080 | I. Полимерные материалы | Термопласты | Гранулы | Поливинилхлорид | ПВХ-пластикат Т35/85 |  | Россия | ЗАО "Биохимпласт" | ТУ 6-05-1533-85
120460 | I. Полимерные материалы | Термопласты | Гранулы | Поликарбонат | РС-022 |  | Россия | ПАО "Сибур Холдинг" | ТУ 2226-173-00203335-2007
120460 | I. Полимерные материалы | Термопласты | Гранулы | Полипропилен | Бален 01030 |  | Россия | ПАО "Уфаоргсинтез" | ТУ 2211-074-05766563-2015
120460 | I. Полимерные материалы | Термопласты | Гранулы | Акрилонитрил-бутадиен-стирол | 1525 |  | Россия | ОАО "Пластик" | ТУ 2214-044-05762341-2015
120460 | I. Полимерные материалы | Термоэластопласты | Гранулы | Термопластичный эластомер | MFI02-А35-1.08 |  | Россия | ООО "Углич-пласт" | ТУ 2294-001-06248178-2017
282060 | II. Металлические материалы | Дюралюмин | Пруток круглый | Д16 | Д16ТПП | Прессованый, закаленный и естественно состаренный | Россия | ООО "Красноярский металлургический завод" | ГОСТ 21488-97
282060 | II. Металлические материалы | Дюралюмин | Пруток круглый | Д16 | Д16ТПП | Прессованый, закаленный и естественно состаренный | Россия | ООО "Красноярский металлургический завод" | ГОСТ 21488-97
282060 | II. Металлические материалы | Дюралюмин | Пруток круглый | Д16 | Д16ТПП | Прессованый, закаленный и естественно состаренный | Россия | ООО "Красноярский металлургический завод" | ГОСТ 21488-97
282060 | II. Металлические материалы | Дюралюмин | Пруток круглый | Д16 | Д16ТПП | Прессованый, закаленный и естественно состаренный | Россия | ООО "Красноярский металлургический завод" | ГОСТ 21488-97
282060 | II. Металлические материалы | Дюралюмин | Пруток круглый | Д16 | Д16ТПП | Прессованый, закаленный и естественно состаренный | Россия | ООО "Красноярский металлургический завод" | ГОСТ 21488-97
282060 | II. Металлические материалы | Дюралюмин | Пруток круглый | Д16 | Д16ТПП | Прессованый, закаленный и естественно состаренный | Россия | ООО "Красноярский металлургический завод" | ГОСТ 21488-97
282060 | II. Металлические материалы | Дюралюмин | Пруток круглый | Д16 | Д16ТПП | Прессованый, закаленный и естественно состаренный | Россия | ООО "Красноярский металлургический завод" | ГОСТ 21488-97
282060 | II. Металлические материалы | Дюралюмин | Пруток круглый | Д16 | Д16ТПП | Прессованый, закаленный и естественно состаренный | Россия | ООО "Красноярский металлургический завод" | ГОСТ 21488-97
216740 | II. Металлические материалы | Дюралюмин | Пруток круглый | Д16 | Д16ТПП | Прессованый, закаленный и естественно состаренный | Россия | ООО "Красноярский металлургический завод" | ГОСТ 21488-97
216740 | II. Металлические материалы | Дюралюмин | Пруток круглый | Д16 | Д16ТПП | Прессованый, закаленный и естественно состаренный | Россия | ООО "Красноярский металлургический завод" | ГОСТ 21488-97
216740 | II. Металлические материалы | Дюралюмин | Пруток круглый | Д16 | Д16ТПП | Прессованый, закаленный и естественно состаренный | Россия | ООО "Красноярский металлургический завод" | ГОСТ 21488-97
216740 | II. Металлические материалы | Дюралюмин | Пруток круглый | Д16 | Д16ТПП | Прессованый, закаленный и естественно состаренный | Россия | ООО "Красноярский металлургический завод" | ГОСТ 21488-97
216800 | II. Металлические материалы | Дюралюмин | Пруток круглый | Д16Т | Д16ТПП | Прессованый, закаленный и естественно состаренный | Россия | ООО "Красноярский металлургический завод" | ГОСТ 21488-97
236170 | II. Металлические материалы | Дюралюмин | Пруток круглый | Д16Т | Д16ТПП | Прессованый, закаленный и естественно состаренный | Россия | ООО "Красноярский металлургический завод" | ГОСТ 21488-97
282060 | II. Металлические материалы | Коррозионно-стойкая сталь | Пруток круглый | 95Х18 | 95Х18 | Специальная отделка поверхности (удаление поверхностного слоя) | Россия | ООО "Златоустовский металлургический завод" | ГОСТ 14955-77
216740 | II. Металлические материалы | Коррозионно-стойкая сталь | Пруток круглый | 40Х13 | 40Х13 | Специальная отделка поверхности (удаление поверхностного слоя) | Россия | ООО "Златоустовский металлургический завод" | ГОСТ 14955-77
216740 | II. Металлические материалы | Коррозионно-стойкая сталь | Пруток круглый | 95Х18 | 95Х18 | Специальная отделка поверхности (удаление поверхностного слоя) | Россия | ООО "Златоустовский металлургический завод" | ГОСТ 14955-77
216740 | II. Металлические материалы | Коррозионно-стойкая сталь | Пруток круглый | 20х13 | 20Х13 | Специальная отделка поверхности (удаление поверхностного слоя) | Россия | ООО "Златоустовский металлургический завод" | ГОСТ 14955-77
354680 | II. Металлические материалы | Коррозионно-стойкая сталь | Пруток круглый | 95Х18 | 95Х18 | Специальная отделка поверхности (удаление поверхностного слоя) | Россия | ООО "Златоустовский металлургический завод" | ГОСТ 14955-77
354680 | II. Металлические материалы | Коррозионно-стойкая сталь | Пруток круглый | 40Х13 | 40Х13 | Специальная отделка поверхности (удаление поверхностного слоя) | Россия | ООО "Златоустовский металлургический завод" | ГОСТ 14955-77
354680 | II. Металлические материалы | Коррозионно-стойкая сталь | Пруток круглый | 25Х13 | 25Х13 | Специальная отделка поверхности (удаление поверхностного слоя) | Россия | ООО "Златоустовский металлургический завод" | ГОСТ 14955-77
354680 | II. Металлические материалы | Коррозионно-стойкая сталь | Пруток круглый | 20х13 | 20Х13 | Специальная отделка поверхности (удаление поверхностного слоя) | Россия | ООО "Златоустовский металлургический завод" | ГОСТ 14955-77
185830 | I. Полимерные материалы | Эластомеры | Жидкость | Бутадиен-нитрильный каучук | Латекс бутадиен-нитрильный |  | Россия | ПАО "Сибур Холдинг" | ГОСТ Р 54556-2011
105070 | I. Полимерные материалы | Термопласты | Гранулы | Акрилонитрил-бутадиен-стирол | АБС-2020-31-902, черный, сорт высший |  | Россия | ОАО “Пластик” | ТУ 2212-019-00203521-96
172280 | I. Полимерные материалы | Термопласты | Гранулы | Акрилонитрил-бутадиен-стирол | АБС-2020-31-902, черный, сорт высший |  | Россия | ОАО “Пластик” | ТУ 2212-019-00203521-96
182930 | I. Полимерные материалы | Термопласты | Гранулы | Акрилонитрил-бутадиен-стирол | АБС-2020-31-902, черный, сорт высший |  | Россия | ОАО “Пластик” | ТУ 2212-019-00203521-96
248430 | I. Полимерные материалы | Термопласты | Гранулы | Акрилонитрил-бутадиен-стирол | Сополимер АБС-2020-31-902, черный, сорт высший |  | Россия | ОАО “Пластик” | ТУ 2212-019-00203521-96
181640 | II. Металлические материалы | Нержавеющая сталь | Трубка | 12Х18Н9 | Труба 12Х18Н9Т ø6-12 | Термически обработанный | Россия | ПАО "Челябинский металлургический комбинат" | ГОСТ 9941-81
209300 | II. Металлические материалы | Коррозионно-стойкая сталь | Пруток круглый | 20Х13 | Сталь 20Х13 ø 3-55 ГК | Горячекатаный | Россия | ПАО "ИЖСТАЛЬ" | ГОСТ 5949-75
145250 | II. Металлические материалы | Коррозионно-стойкая сталь | Лист | 20Х13 | Сталь 20Х13 ХК | Холоднокатаный | Россия | АО "Корпорация Красный октябрь" | ГОСТ 5582-75
245650 | II. Металлические материалы | Коррозионно-стойкая сталь | Лист | 40Х13 | 40Х13 | Холоднокатаный | Россия | АО "Корпорация Красный октябрь" | ГОСТ 5582-75
245650 | II. Металлические материалы | Коррозионно-стойкая сталь | Лист | 40Х13 | 40Х13 | Холоднокатаный | Россия | АО "Корпорация Красный октябрь" | ГОСТ 5582-75
103200 | II. Металлические материалы | Коррозионно-стойкая сталь | Пруток круглый | 40Х13 | 40Х13 | Горячекатаный | Россия | ПАО "ИЖСТАЛЬ" | ГОСТ 5949-75
294010 | II. Металлические материалы | Коррозионно-стойкая сталь | Пруток круглый | 20Х13 | Сталь 20Х13 ø 3-55 ГК | Горячекатаный | Россия | ПАО "ИЖСТАЛЬ" | ГОСТ 5949-75
260160 | II. Металлические материалы | Коррозионно-стойкая сталь | Пруток круглый | 20Х13 | Сталь 20Х13 ø 3-55 ГК | Горячекатаный | Россия | ПАО "ИЖСТАЛЬ" | ГОСТ 5949-75
245720 | II. Металлические материалы | Коррозионно-стойкая сталь | Пруток круглый | 40Х13 | 40Х13 | Горячекатаный | Россия | ПАО "ИЖСТАЛЬ" | ГОСТ 5949-75
145250 | II. Металлические материалы | Коррозионно-стойкая сталь | Пруток круглый | 20Х13 | Сталь 20Х13 ø 3-55 ГК | Горячекатаный | Россия | ПАО "ИЖСТАЛЬ" | ГОСТ 5949-75
104620 | II. Металлические материалы | Коррозионно-стойкая сталь | Пруток круглый | 20Х13 | Сталь 20Х13 ø 3-55 ГК | Горячекатаный | Россия | ПАО "ИЖСТАЛЬ" | ГОСТ 5949-75
260180 | II. Металлические материалы | Нержавеющая сталь | Пруток круглый | 12Х18Н9Т | Сталь 12Х18Н9Т ø5-22 ГК | Горячекатаный | Россия | ПАО "Челябинский металлургический комбинат" | ГОСТ 5949-75
245650 | II. Металлические материалы | Коррозионно-стойкая сталь | Пруток круглый | 40Х13 | 40Х13 | Горячекатаный | Россия | ПАО "ИЖСТАЛЬ" | ГОСТ 5949-75
110380 | II. Металлические материалы | Коррозионно-стойкая сталь | Пруток круглый | 20Х13 | Сталь 20Х13 ø 3-55 ГК | Горячекатаный | Россия | ПАО "ИЖСТАЛЬ" | ГОСТ 5949-75
260160 | II. Металлические материалы | Нержавеющая сталь | Пруток круглый | 12Х18Н9Т | Сталь 12Х18Н9Т | Горячекатаный | Россия | ПАО "Челябинский металлургический комбинат" | ГОСТ 5949-75
154340 | II. Металлические материалы | Коррозионно-стойкая сталь | Пруток круглый | 20Х13 | Сталь 20Х13 ø 3-55 ГК | Горячекатаный | Россия | ПАО "ИЖСТАЛЬ" | ГОСТ 5949-75
181640 | II. Металлические материалы | Коррозионно-стойкая сталь | Пруток круглый | 20Х13 | Сталь 20Х13 ø 3-55 ГК | Горячекатаный | Россия | ПАО "ИЖСТАЛЬ" | ГОСТ 5949-75
181640 | II. Металлические материалы | Коррозионно-стойкая сталь | Пруток круглый | 20Х13 | Сталь 20Х13 ø 3-55 ГК | Горячекатаный | Россия | ПАО "ИЖСТАЛЬ" | ГОСТ 5949-75
107080 | II. Металлические материалы | Коррозионно-стойкая сталь | Пруток круглый | 40Х13 | 40Х13 | Холоднокатаный | Россия | ПАО "ИЖСТАЛЬ" | ГОСТ 5949-75
107640 | II. Металлические материалы | Коррозионно-стойкая сталь | Пруток круглый | 20Х13 | Сталь 20Х13 ø 3-55 ГК | Горячекатаный | Россия | ПАО "ИЖСТАЛЬ" | ГОСТ 5949-75
114300 | II. Металлические материалы | Коррозионно-стойкая сталь | Пруток круглый | 20Х13 | Сталь 20Х13 ø 3-55 ГК | Горячекатаный | Россия | ПАО "ИЖСТАЛЬ" | ГОСТ 5949-75
107910 | II. Металлические материалы | Коррозионно-стойкая сталь | Пруток круглый | 20Х13 | Сталь 20Х13 ø 3-55 ГК | Горячекатаный | Россия | ПАО "ИЖСТАЛЬ" | ГОСТ 5949-75
180770 | I. Полимерные материалы | Термопласты | Гранулы | Полипропилен | PP H 250 GP/3 |  | Россия | ПАО "Сибур Холдинг" | ТУ 2211-006-93911504-2015
180770 | I. Полимерные материалы | Термопласты | Гранулы | Полиэтилен низкого давления | ПЭ2НТ 22-12 |  | Россия | ПАО "Сибур Холдинг" | ТУ 2243-176-00203335-2007
293810 | I. Полимерные материалы | Термопласты | Гранулы | Сополимер пропилена и этилена | PP 4445S |  | Россия | ПАО "Сибур Холдинг" | ТУ 20.16.51-136-05766801-2015
282990 | II. Металлические материалы | Коррозионно-стойкая сталь | Пруток | 02Х17Н14М2 | 02Х17Н14М2-ИД |  | Россия | ООО "Ласмет" | ТУ 14-134-385-2001 ГОСТ Р ИСО 5832-1-2010 (ISO 5832-1:2007)
282990 | II. Металлические материалы | Коррозионно-стойкая сталь | Пруток | 02Х17Н14М2 | 02Х17Н14М2-ИДД |  | Россия | ООО "Ласмет" | ТУ 14-134-385-2001 ГОСТ Р ИСО 5832-1-2010 (ISO 5832-1:2007)
367580 | I. Полимерные материалы | Нетканые материалы | Полотно | Полипропилен | Спанбонд |  | Россия | ООО "Котовский завод нетканых материалов" | ТУ 8390-001-87173686-2010
180770 | I. Полимерные материалы | Нетканые материалы | Полотно | Полипропилен | Спанбонд |  | Россия | АО "Щекиноазот" | ТУ 8390-003-05761695-2015
180770 | I. Полимерные материалы | Нетканые материалы | Полотно | Полипропилен | Мельтблаун |  | Россия | ООО "Синтек Медикал продактс" | ТУ 13.95.10-003-44499319-2020
180770 | I. Полимерные материалы | Термопласты | Гранулы | Полипропилен | PP H030 GP/3 |  | Россия | ПАО "Сибур Холдинг" | ТУ 2211-006-93911504-2015
228560 | I. Полимерные материалы | Термопласты | Лист | Полипропилен (сополимер) | Бален 01270 |  | Россия | ПАО "Уфаоргсинтез" | ТУ 2211-074-05766563-2015
228560 | I. Полимерные материалы | Термопласты | Гранулы | Акрилонитрил-бутадиен-стирол | АБС-2806-31-н/о |  | Россия | ОАО "Пластик" | ТУ 2214-042-05762341-2014
228560 | I. Полимерные материалы | Эластомеры | Лист | Резина | Смесь резиновая С-576 Т |  | Россия | ООО "Гуммилат РТИ" | ТУ 2219-20 111-75233153-2018
228560 | I. Полимерные материалы | Эластомеры | Лист | Резина | Смесь резиновая С-576М |  | Россия | ООО "Гуммилат РТИ" | ТУ 2219-20 111-75233153-2018
228560 | I. Полимерные материалы | Эластомеры | Гель | Силикон | Силфор 406/РТ |  | Россия | ООО "Евро Кемикалс" | ГОСТ 267-73
141650 | I. Полимерные материалы | Термопласты пленочные | Полотно | Полиэтилен низкого давления | Пленка ПНД |  | Россия | ООО "Комбинат полимерных технологий "ДИМАЛЕКС" | ГОСТ 10354-82
367580 | I. Полимерные материалы | Нетканые материалы | Полотно | Полипропилен | Спанбонд |  | Россия | ООО "Котовский завод нетканых материалов" | ТУ 8390-001-87173686-2010
129350 | I. Полимерные материалы | Нетканые материалы | Полотно | Полипропилен | СММС 35 |  | Россия | ООО "Нетканика" | ТУ 2282-001-54788148-16
129350 | I. Полимерные материалы | Нетканые материалы | Полотно | Полипропилен | СММС 50 |  | Россия | ООО "Нетканика" | ТУ 2282-001-54788148-16
129880 | I. Полимерные материалы | Нетканые материалы | Полотно | Полипропилен | СММС 35 |  | Россия | ООО "Нетканика" | ТУ 2282-001-54788148-16
129880 | I. Полимерные материалы | Нетканые материалы | Полотно | Полипропилен | СММС 50 |  | Россия | ООО "Нетканика" | ТУ 2282-001-54788148-16
129880 | I. Полимерные материалы | Нетканые материалы | Полотно | Полиэтилен + полипропилен | ЛСБ (ламинированный спандбонд) 40 |  | Россия | ООО "Век-Полимер" | ТУ 2282-001-54788148-16
129880 | I. Полимерные материалы | Нетканые материалы | Полотно | Вискоза + полиэфир/ полипропилен + полиэфир/ 100% хлопок/ 100% вискоза | Спанлейс ламинированный 60 |  | Россия | ООО "Век-Полимер" | ТУ 2282-001-54788148-16
321950 | I. Полимерные материалы | Нетканые материалы | Полотно | Полипропилен | СММС 35 |  | Россия | ООО "Нетканика" | ТУ 2282-001-54788148-16
321950 | I. Полимерные материалы | Нетканые материалы | Полотно | Полипропилен | СММС 50 |  | Россия | ООО "Нетканика" | ТУ 2282-001-54788148-16
259500 | I. Полимерные материалы | Нетканые материалы | Полотно | Полипропилен | СММС 35 |  | Россия | ООО "Нетканика" | ТУ 2282-001-54788148-16
259500 | I. Полимерные материалы | Нетканые материалы | Полотно | Полипропилен | СММС 50 |  | Россия | ООО "Нетканика" | ТУ 2282-001-54788148-16
321950 | I. Полимерные материалы | Нетканые материалы | Полотно | Полипропилен | СММС 35 |  | Россия | ООО "Нетканика" | ТУ 2282-001-54788148-16
321950 | I. Полимерные материалы | Нетканые материалы | Полотно | Полипропилен | СММС 50 |  | Россия | ООО "Нетканика" | ТУ 2282-001-54788148-16
259500 | I. Полимерные материалы | Нетканые материалы | Полотно | Вискоза+полиэфир | Спанлейс 40 |  | Россия | ООО "Текстиль Легпром" | ТУ 13.95.10-020-45432139-2020
259500 | I. Полимерные материалы | Нетканые материалы | Полотно | Полипропилен | СММС 35 |  | Россия | ООО "Нетканика" | ТУ 2282-001-54788148-16
259500 | I. Полимерные материалы | Нетканые материалы | Полотно | Полипропилен | СММС 35 |  | Россия | ООО "Нетканика" | ТУ 13.95.10-020-45432139-2020
259500 | I. Полимерные материалы | Нетканые материалы | Полотно | Полипропилен | СММС 50 |  | Россия | ООО "Нетканика" | ТУ 13.95.10-020-45432139-2020
330730 | I. Полимерные материалы | Нетканые материалы | Полотно | Полиэтилен + полипропилен | ЛСБ (ламинированный спандбонд) 40 |  | Россия | ООО "Век-Полимер" | ТУ 13.95.10-020-45432139-2020
330730 | I. Полимерные материалы | Нетканые материалы | Полотно | Полипропилен | СММС 35 |  | Россия | ООО "Нетканика" | ТУ 13.95.10-020-45432139-2020
330730 | I. Полимерные материалы | Нетканые материалы | Полотно | Полипропилен | СММС 50 |  | Россия | ООО "Нетканика" | ТУ 13.95.10-020-45432139-2020
330730 | I. Полимерные материалы | Нетканые материалы | Полотно | Полипропилен | Спанлейс ламинированный 60 |  | Россия | ООО "Век-Полимер" | ТУ 13.95.10-020-45432139-2020
261820 | I. Полимерные материалы | Эластомеры | Плита | Пенополиуретан | Поролон синий 20 мм |  | Россия | ООО "ПП "ХИМПЛАСТСЕРВИС" | ТУ 2254-001-12198510-2013
332470 | I. Полимерные материалы | Нетканые материалы | Полотно | Полипропилен | СММС 35 |  | Россия | ООО "Нетканика" | ТУ 13.95.10-020-45432139-2020
332470 | I. Полимерные материалы | Нетканые материалы | Полотно | Полипропилен | СММС 50 |  | Россия | ООО "Нетканика" | ТУ 13.95.10-020-45432139-2020
332470 | I. Полимерные материалы | Нетканые материалы | Полотно | Полипропилен | СММС 35 |  | Россия | ООО "Нетканика" | ТУ 13.95.10-020-45432139-2020
332470 | I. Полимерные материалы | Нетканые материалы | Полотно | Полипропилен | СММС 50 |  | Россия | ООО "Нетканика" | ТУ 13.95.10-020-45432139-2020
370240 | I. Полимерные материалы | Нетканые материалы | Полотно | Полипропилен | СММС 35 |  | Россия | ООО "Нетканика" | ТУ 13.95.10-020-45432139-2020
370240 | I. Полимерные материалы | Нетканые материалы | Полотно | Полипропилен | СММС 50 |  | Россия | ООО "Нетканика" | ТУ 13.95.10-020-45432139-2020
182450 | I. Полимерные материалы | Нетканые материалы | Полотно | Полипропилен | Спанбонд 20 |  | Россия | ООО "Нетканика" | ТУ 13.95.10-020-45432139-2020
182450 | I. Полимерные материалы | Нетканые материалы | Полотно | Полипропилен | Мельтблаун (25 г/м2) |  | Россия | ООО "Синтек Медикал продактс" | ТУ 13.95.10 - 003 - 44499319-2020
130080 | II. Металлические материалы | Конструкционные стали | Лист | 08пс | Лист ХК 1.5x1250x2500 Ст08пс | Холоднокатаный | Россия | ПАО "Новолипецкий металлургический комбинат" | ГОСТ 16523-97; ТУ 14.12.30-004-37926136-2017
130080 | II. Металлические материалы | Свинец | Лист | С1 | Свинец листовой С-1 (0.5-4.0 мм) |  | Россия | ООО "Ресурспроммет" | ГОСТ 9559-89
269290 | I. Полимерные материалы | Термопласты пленочные | Полотно | Полиэтилен низкого давления | Полиэтилен низкого давления |  | Россия | ООО "Фламинго Пак" | ТУ 22.29-001-28571655
342350 | IV. Композитные материалы | Полиуретаны | Полотно | Поливинилхлорид+полэфир | Искусственная кожа OMEGA Sappo |  | Россия | ООО "Чеховские мануфактуры" | ТУ 8710-024-09829088-2017
342350 | I. Полимерные материалы | Эластомеры | Лист | Пенополиуретан | Поролон |  | Россия | ООО "НПФ "ЭЛПА" | ТУ 22.21.41110-016-13056396-2018
207990 | II. Металлические материалы | Алюминий | Чушки | А7 | Первичный алюминий А7 |  | Россия | АО "РУСАЛ" | ТС 501-04-0140
207990 | I. Полимерные материалы | Эластомеры | Система компонентов | Диизоционат+полиизоцианат | система компонентов для получения ППУ Владипур А-2013 |  | Россия | ООО НВП "ВЛАДИПУР" | ТУ 2226-211-97445105-10
207990 | I. Полимерные материалы | Эластомеры | Система компонентов | Диизоционат+полиизоцианат | система компонентов для получения ППУ Владипур Б-2013 |  | Россия | ООО НВП "ВЛАДИПУР" | ТУ 226-312-9744505-11
207990 | I. Полимерные материалы | Термопласты | Гранулы | Поливинилхлорид | ПВХ ПЛМ-60F…90F (аналог Элигран) |  | Россия | ООО НПП "Композит" | ТУ 2243-027-10685588-2009
207990 | II. Металлические материалы | Конструкционные стали | Лист | 3 | Сталь 3 лист г/к 2.0 | Горячекатанный | Россия | Поставщик: ООО "4D" | ГОСТ 380-2005
207990 | IV. Композитные материалы | Полиамиды | Гранулы | Полиамид + стеклянный наполнитель | ПА6-210КС(черный) II сорт |  | Россия | Поставщик: ООО "4D" | ОСТ 6-11-498-79 с изм. № 1-7
207990 | I. Полимерные материалы | Эластомеры | Плита | Пенополиуретан | Элаформ (Пенополиуретан эластичный) 50 мм |  | Россия | ООО "ФОМЛАЙН" | ТУ 2254-003-70180618-04
207990 | I. Полимерные материалы | Эластомеры | Плита | Пенополиуретан эластичный | Элаформ (Пенополиуретан эластичный) 15 мм |  | Россия | ООО "ФОМЛАЙН" | ТУ 2254-003-70180618-04
207990 | I. Полимерные материалы | Термопласты | Гранулы | Полиэтилен низкого давления | ПЭ2НТ 22-12 |  | Россия | ПАО "СИБУР Холдинг" | ТУ 2243-176-00203335-2007
207990 | I. Полимерные материалы | Термопласты | Гранулы | Поливинилхлорид | ПВХ Элигран B70-F |  | Россия | ПАО "Владимирский химический завод" | ТУ 2243-430-05761784-2000
207990 | IV. Композитные материалы | Полиамиды | Гранулы | Полиамид + стеклянный наполнитель | Армамид ПА 6 СВ 30-1-901 |  | Россия | Поставщик: ООО "ТД Полипластик" (ООО "НПП "ПОЛИПЛАСТИК") | ГОСТ 17648-83
207990 | I. Полимерные материалы | Термопласты | Гранулы | Поликарбонат | Carbomix-20UV |  | Россия | ООО "Гамма-Пласт" | ТУ 2226-002-IЗ619882-2006 с изм.1
207990 | IV. Композитные материалы | Полиамиды | Гранулы | Полиамид + стеклянный наполнитель | Akulon K224-G6 (ПА6) |  | Россия | ООО «Волгапласт Компаундинг Лимитед» | ТУ 2243-004-69072579-2016
207990 | I. Полимерные материалы | Термопласты | Гранулы | Поливинилхлорид | ОМ-40 Влад.черн. |  | Россия | ПАО "Владимирский химический завод" | ГОСТ 5960-72
207990 | II. Металлические материалы | Конструкционные стали | Лист | 08пс | Лист ХК 1.5x1250x2500 Ст08пс | Холоднокатаный | Россия | ПАО "Магнитогорский металлургический комбинат" | ГОСТ 16523-97; ГОСТ 19904-90
207990 | II. Металлические материалы | Конструкционные стали | Лист | 08пс | Лист ХК 2х1250х2500мм Ст08пс | Холоднокатаный | Россия | ПАО "Магнитогорский металлургический комбинат" | ГОСТ 16523-97; ГОСТ 19904-90
207990 | II. Металлические материалы | Конструкционные стали | Лента | 65Г | Лента Ст65Г 0,6х8 |  | Россия | ООО ПК "Миньярский прокатно-термический завод" | ГОСТ 2283-79
260470 | II. Металлические материалы | Конструкционные стали | Пруток круглый | 20 | КРУГ 12Х3000-В ГОСТ 2590-88/20 ГОСТ 1050-88 |  | Россия | ООО "Уральская горно-металлургическая компания" | ГОСТ 2590-88/ГОСТ 1050-88
Note on F92: [Цепочка примечаний] Ваша версия Excel позволяет прочитать эту цепочку примечаний, но если открыть файл в более поздней версии Excel, все внесенные в нее изменения будут удалены. Подробнее: https://go.microsoft.com/fwlink/?linkid=870924 Комментарий: Есть марка ПФ1010/05-ПЭ